## Sheet 1
Material Code | GBM303-2
Analyte | Ag (Silver) |  |  | Cu (Copper) |  |  | Co (Cobalt) |  |  | As (Arsenic) |  |  | Ni (Nickel) |  |  | Pb (Lead) |  |  | Zn (Zinc)
Units | ppm |  |  | ppm |  |  | ppm |  |  | ppm |  |  | ppm |  |  | ppm |  |  | ppm
Average | 26.14915 |  |  | 72920.55 |  |  | 641.1207 |  |  | 697.1455 |  |  | 403.2321 |  |  | 423.65 |  |  | 329.0474
Standard Deviation | 2.811085 |  |  | 2846.562 |  |  | 76.65669 |  |  | 61.85539 |  |  | 40.02226 |  |  | 41.34265 |  |  | 33.82644
Count | 59 |  |  | 65 |  |  | 58 |  |  | 55 |  |  | 56 |  |  | 60 |  |  | 57
95% Confidence Interval | 0.7325727 |  |  | 705.3435 |  |  | 20.15585 |  |  | 16.72185 |  |  | 10.71803 |  |  | 10.67994 |  |  | 8.975362
Lab | Result | Method | Reading | Result | Method | Reading | Result | Method | Reading | Result | Method | Reading | Result | Method | Reading | Result | Method | Reading | Result | Method | Reading
Lab 1 | 37 | MAD | AAS | 71500 | MAD | AAS | 838 | MAD | AAS | 666 | MAD | AAS | 414 | MAD | AAS | 438 | MAD | AAS | 331 | MAD | AAS
Lab 2 | 23.6 | 4 Acid |  | 74748 | 4 Acid |  | 499 | 4 Acid |  | 630 | 4 Acid |  | 329 | 4 Acid |  | 402 | 4 Acid |  | 325 | 4 Acid
Lab 3 | 25.2 | AR | ICP-ES | 66186 | AR | ICP-ES | 730 | AR | ICP-ES | 812 | AR | ICP-ES | 460 | AR | ICP-ES | 425 | AR | ICP-ES | 316.5 | AR | ICP-ES
Lab 4 | 22.5 | Acid Digest | AA/ICP | 71000 | Acid Digest | AA/ICP | 528 | Acid Digest | AA/ICP |  |  |  | 348 | Acid Digest | AA/ICP | 389 | Acid Digest | AA/ICP | 307 | Acid Digest | AA/ICP
Lab 5 | 22.7 | Multiacid ICP | ICP | 71570 | Multiacid ICP | ICP | 717 | Multiacid ICP | ICP |  |  |  | 382 | Multiacid ICP | ICP | 454 | Multiacid ICP | ICP | 389 | Multiacid ICP | ICP
Lab 6 | 20.8 |  |  | 72900 |  |  | 375 |  |  | 612 |  |  | 275 |  |  | 364 |  |  | 324
Lab 7 | 25.7 | Multicacid | AAS | 72400 | Multicacid | AAS | 528 | Multicacid | AAS | 649 | Multicacid | AAS | 414 | Multicacid | AAS | 385 | Multicacid | AAS | 349 | Multicacid | AAS
Lab 8 | 27.5 | HFOES | ICP-OES | 73600 | HFOES | ICP-OES | 665 | HFOES | ICP-OES | 625 | HFOES | ICP-OES | 425 | HFOES | ICP-OES | 475 | HFOES | ICP-OES | 365 | HFOES | ICP-OES
Lab 9 | 26.6 | 1g AR | ICP-AES | 66493 | 1g AR | ICP-AES | 585 | 1g AR | ICP-AES | 634 | 1g AR | ICP-AES | 398 | 1g AR | ICP-AES | 508 | 1g AR | ICP-AES | 704 | 1g AR | ICP-AES
Lab 10 | 26.7 |  | ICP | 71910 |  | ICP | 679 |  | ICP | 715 |  | ICP | 423 |  | ICP | 433 |  | ICP | 368 |  | ICP
Lab 11 | 26 | G15 |  | 71500 | G15/A1 |  |  |  |  | 741 | G15 |  |  |  |  | 400 | G15/A1 |  | 300 | G15
Lab 12 | 28 | 4 acid | ICP-AES | 73500 | 4 acid | ICP-AES | 588 | 4 acid | ICP-AES | 679 | 4 acid | ICP-AES | 352 | 4 acid | ICP-AES | 417 | 4 acid | ICP-AES | 280 | 4 acid | ICP-AES
Lab 13 | 25 | AA63 | AAS | 71800 | AA63 | AAS |  |  |  | 715 | AA63 | AAS |  |  |  | 399 | AA63 | AAS | 322 | AA63 | AAS
Lab 14 | 27 | IC581 | ICP | 68800 | IC581 | ICP | 588 | IC581 | ICP | 671 | IC581 | ICP | 359 | IC581 | ICP | 410 | IC581 | ICP | 302 | IC581 | ICP
Lab 15 | 29.9 | ME-ICP61 | ICP | 71400 | ME-ICP61 | ICP | 606 | ME-ICP61 | ICP | 692 | ME-ICP61 | ICP | 346 | ME-ICP61 | ICP | 428 | ME-ICP61 | ICP | 306 | ME-ICP61 | ICP
Lab 16 | 27.1 |  |  | 72800 |  |  | 714 | [5 empty] | 390 |  |  | 450 |  |  | 330
Lab 17 | 25 |  | AAS/ICP | 72800 |  | AAS/ICP | 615 |  | AAS/ICP | 736 |  | AAS/ICP | 376 |  | AAS/ICP | 468 |  | AAS/ICP | 320 |  | AAS/ICP
Lab 18 | 23.5 | HNO3 AR | AAS/ICP AES | 74300 | HNO3 AR | AAS/ICP AES | 621 | HCLO4, HNO3,HF | AAS/ICP AES | 693 | HNO3 AR | AAS/ICP AES | 423 | HCLO4,HNO3, HF | AAS/ICP AES | 372 | HNO3 AR | AAS/ICP AES | 324 | HNO3 AR | AAS/ICP AES
Lab 19 | 30 | IC3E | ICP | 73230 | IC3E,MET1R | ICP | 727 | IC3E | ICP | 728 | IC3E,MET1R | ICP | 435 | IC3E,MET1R | ICP | 437 | IC3E,MET1R | ICP | 248 | IC3E,MET1R | ICP
Lab 20 | 25 | IC2L | ICP | 68300 | IC2L | ICP |  |  |  | 750 | IC2L | ICP |  |  |  | 455 | IC2L | ICP | 575 | IC2L | ICP
Lab 21 | 25 | IC3E/MET1 | ICP | 68100 | IC3E/MET1 | ICP | 690 | IC3E | ICP | 660 | IC3E | ICP | 391 | IC3E/MET1 | ICP | 405 | IC3E/MET1 | ICP | 319 | IC3E | ICP
Lab 22 | 26 |  | AAS | 67797 |  | AAS | 622 |  | AAS | 728 |  | AAS | 355 |  | AAS | 387 |  | AAS | 307 |  | AAS
Lab 23 | 28 |  | AAS/ICP | 77700 |  | AAS/ICP | 640 |  | AAS/ICP | 660 |  | AAS/ICP | 363 |  | AAS/ICP | 332 |  | AAS/ICP | 308 |  | AAS/ICP
Lab 24 |  |  |  | 74720 |  | XRF | 655 |  | XRF | 763 |  | XRF | 400 |  | XRF | 396 |  | XRF | 344 |  | XRF
Lab 25 | 3.8 | Mixed Acid | AAS | 54000 | Mixed Acid | AAS | 520 | Mixed Acid | AAS |  |  |  | 330 | Mixed Acid | AAS | 43 | Mixed Acid | AAS | 260 | Mixed Acid | AAS
Lab 26 | 24.3 | 5 acid digest | AAS | 69765 | 5 acid digest | AAS | 483 | 5 acid digest | AAS | 763 | 5 acid digest | AAS | 330 | 5 acid digest | AAS | 391 | 5 acid digest | AAS | 313.2 | 5 acid digest | AAS
Lab 27 | 37.6 | NAA | NAA |  |  |  | 680 | NAA | NAA | 717 | NAA | NAA | [6 empty] | 308 | NAA | NAA
Lab 28 | 26.4 |  | AAS | 72100 | HNO3,Br2,HCl | AAS | 600 | HNO3,Br2,HCl | AAS | 770 | HNO3,Br2,HCl | AAS | 390 | HNO3,Br2,HCl | AAS | 440 | HNO3,Br2,HCl | AAS | 360 | HNO3,Br2,HCl | AAS
Lab 29 | 26 | 4 acid/Na2O2 | AAS/ICP/AES | 71500 | 4 acid/Na2O2 | AAS/ICP/AES | 577 | 4 acid/Na2O2 | AAS/ICP/AES | 763 | Na2O2 | AAS/ICP/AES | 367 | 4 acid/Na2O2 | AAS/ICP/AES | 430 | 4 acid/Na2O2 | AAS/ICP/AES | 215 | 4 acid/Na2O2 | AAS/ICP/AES
Lab 30 | 58 | HCL,HNO3 | AAS
Lab 31 | 23 | 3 acid | AAS | 75712 | 3 acid | AAS | 634 | 3 acid | AAS | 660 | 3 acid | AAS | 396 | 3 acid | AAS | 418 | 3 acid | AAS | 349 | 3 acid | AAS
Lab 32 | 28 | 4 Acid | AAS | 75600 | 4 Acid | AAS | 476 | 4 Acid | AAS | 593 | 4 Acid | AAS | 353 | 4 Acid | AAS | 371 | 4 Acid | AAS | 351 | 4 Acid | AAS
Lab 33 | 27.4 | Nitric/HCL AR | ICAP | 79830 | Nitric/HCL AR | ICAP | 651 | Nitric/HCL AR | ICAP |  |  |  | 413 | Nitric/HCL AR | ICAP | 749 | Nitric/HCL AR | ICAP | 479 | Nitric/HCL AR | ICAP
Lab 34 | 25.8 | A/MS | MS/AAS | 72615 | A/AAS | MS/AAS | 655 | A/MS | MS/AAS | 687 | A/MS | MS/AAS | 439 | A/AAS | MS/AAS | 421 | A/AAS | MS/AAS | 350 | A/AAS | MS/AAS
Lab 35 | 31.3 | AR | ICP-AES | 72500 | AR | ICP-AES | 706 | AR | ICP-AES | 812 | AR | ICP-AES | 447 | AR | ICP-AES | 504 | AR | ICP-AES | 339 | AR | ICP-AES
Lab 36 | 25 | AR/HCL | AAS | 77570 | AR/HCL | AAS | 540 | AR/HCL | AAS |  |  |  | 445 | AR/HCL | AAS | 400 | AR/HCL | AAS | 320 | AR/HCL | AAS
Lab 37 | 24.5 | 2 acid | AAS | 69333 | 2 acid | AAS | 683 | 2 acid | AAS | 720 | 2 acid | AAS | 426 | 2 acid | AAS | 384 | 2 acid | AAS | 343 | 2 acid | AAS
Lab 38 | 27 | Perc/HCl | AAS/XRF | 69200 | Perc/HCl | AAS/XRF | 712 | Perc/HCl | AAS/XRF | 725 | Pressed Powder | AAS/XRF | 470 | Perc/HCl | AAS/XRF | 423 | Perc/HCl | AAS/XRF | 357 | Perc/HCl | AAS/XRF
Lab 39 | 27 | Nitric | AAS | 1456 | AR | AAS |  |  |  | 750 | AR | AAS | 356 | AR | AAS | 424 | Nitric | AAS | 331 | AR+HF | AAS
Lab 40 |  |  |  | 75520 | Mixed Acid | ICP | 697 | Mixed Acid | ICP | 532 | Mixed Acid | ICP | 475 | Mixed Acid | ICP | 447 | Mixed Acid | ICP | 338 | Mixed Acid | ICP
Lab 41 | 16 | HNO3/HCLO4 | ICP-OES | 68306 | HNO3/HCLO4 | ICP-OES | 626 | HNO3/HCLO4 | ICP-OES | 693 | HNO3/HCLO4 | ICP-OES | 415 | HNO3/HCLO4 | ICP-OES | 507 | HNO3/HCLO4 | ICP-OES | 614 | HNO3/HCLO4 | ICP-OES
Lab 42 | 33 | 3 acid | AAS | 72110 | 3 acid | AAS | 590 | 3 acid | AAS | 440 | 3 acid | AAS | 430 | 3 acid | AAS | 690 | 3 acid | AAS | 520 | 3 acid | AAS
Lab 43 | 29 | HCl,HNO3,HClO4 | AAS | 72300 | HCl,HNO3,HClO4 | AAS | 631 | HCl,HNO3,HClO4 | AAS | 548 | VAPOUR | AAS | 412 | HCl,HNO3,HClO4 | AAS | 410 | HCl,HNO3,HClO4 | AAS | 330 | HCl,HNO3,HClO4 | AAS
Lab 44 | 28.3 | AR | AAS | 94900 | AR | AAS | [9 empty] | 66 | AR | AAS | 54 | AR | AAS
Lab 45 | 4.1 | AR | AAS | 4005 | AR | AAS
Lab 46 | 35.7 | 4 ACID | AAS/ICP | 79700 | 4 ACID | AAS/ICP | 688 | 4 ACID | AAS/ICP | 712 | AR | AAS/ICP | 440 | 4 ACID | AAS/ICP | 444 | 4 ACID | AAS/ICP | 342 | 4 ACID | AAS/ICP
Lab 47 | 27.6 | HCl,HNO3 | AAS | 74100 | HNO3, HCl | AAS | [12 empty] | 49.4 | HNO3, HCl | AAS
Lab 48 |  |  |  | 76000 | AR | AAS
Lab 49 | 21 | G3I | ICP-OES | 76500 | G3I | ICP-OES | 630 | G3I | ICP-OES | 690 | G3I | ICP-OES | 390 | G3I | ICP-OES | 380 | G3I | ICP-OES | 276 | G3I | ICP-OES
Lab 50 | 26.9 | AR | ICP/OES | 73600 | AR | ICP/OES | 646 | AR | ICP/OES | 664 | AR | ICP/OES | 383 | AR | ICP/OES | 374 | AR | ICP/OES | 332 | AR | ICP/OES
Lab 51 | 25.1 |  | ICP | 73446 |  | ICP | 652 |  | ICP | 734 |  | ICP | 428 |  | ICP | 428 |  | ICP | 509 |  | ICP
Lab 52 |  |  |  | 75000 | ICP | ICP | 702 | ICP | ICP | 851 | ICP | ICP | 356 | ICP | ICP | 443 | ICP | ICP | 403 | ICP | ICP
Lab 53 |  |  |  | 74052 | AR/HF | AAS | [9 empty] | 351 | AR/HF | AAS | 281 | AR/HF | AAS
Lab 54 | 24.7 | HNO3 | ICP-OES | 75460 | AR | ICP-OES | 658 | AR | ICP-OES | 725 | AR | ICP-OES | 444 | AR | ICP-OES | 448 | HNO3 | ICP-OES | 672 | AR/HF | ICP-OES
Lab 55 | 19 | Acid Digest | AAS | 75000 | Acid Digest | AAS | 693 | Acid Digest | AAS |  |  |  | 442 | Acid Digest | AAS | 451 | Acid Digest | AAS | 368 | Acid Digest | AAS
Lab 56 | 24 | AR | XRF/ICP | 76400 | Fusion | XRF/ICP | 500 | Fusion | XRF/ICP | 500 | Fusion | XRF/ICP | 100 | Fusion | XRF/ICP | 400 | Fusion | XRF/ICP | 100 | Fusion | XRF/ICP
Lab 57 | 32.5 | Special AR | AAS | 77861 | 4 acid | AAS | 645 | 4 acid | AAS |  |  |  | 421 | 4 acid | AAS | 425 | 4 acid | AAS | 340 | 4 acid | AAS
Lab 58 | 27 | 3 acid | AAS | 72000 | 3 acid | AAS | [9 empty] | 500 | 3 acid | AAS | 300 | 3 acid | AAS
Lab 59 | 25.1 | Mixed Acid | AAS | 71000 | Mixed Acid | AAS | 620 | Mixed Acid | AAS | 630 | Hydride | AAS | 380 | Mixed Acid | AAS | 450 | Mixed Acid | AAS | 342 | Mixed Acid | AAS
Lab 60 | 27.5 | XRF | XRF | 73245 | XRF | XRF |  |  |  | 675 | XRF | XRF | 367 | XRF | XRF | 425 | XRF | XRF | 248 | XRF | XRF
Lab 61 | 29 | 4 acid |  | 76200 | 4 acid |  | 733 | 4 acid |  | 688 | Hydride |  | 422 | 4 acid |  | 637 | 4 acid |  | 389 | 4 acid
Lab 62 | 24.8 |  | AAS | 72000 |  | AAS | 653 |  | AAS | 687 |  | AAS | 404 |  | AAS | 415 |  | AAS | 318 |  | AAS
Lab 63 | 23.4 | HCL/HNO3 | AAS | 72700 | HCL/HNO3 | AAS |  |  |  | 640 | HCL/HNO3 | AAS
Lab 64 | 24 | AR | AAS |  | AR | AAS |  |  |  | 647 | AR | AAS |  |  |  | 520 | AR | AAS | 420 | AR | AAS
Lab 65 | 25.7 | AA73 | ICP/AAS | 73937 | ICAY5 | ICP/AAS | 693 | ICAY5 | ICP/AAS | 704 | AAH9 | ICP/AAS | 440 | ICAY5 | ICP/AAS | 513 | ICAY5 | ICP/AAS | 330 | ICAY5 | ICP/AAS
Lab 66 | 30 | I14 | ICP | 72500 | I14 | ICP | 600 | I14 | ICP | 614 | I14 | ICP | 381 | I14 | ICP | 381 | I14 | ICP | 342 | I14 | ICP
Lab 67 | 27.8 | A14/A119 | AAS/ICP | 71600 | A14/A119 | AAS/ICP | 721 | A14 | AAS/ICP | 720 | A14/A119/M14 | AAS/ICP | 421 | A14/A119 | AAS/ICP | 420 | A14/A119 | AAS/ICP | 353 | A14/A119 | AAS/ICP
Lab 68 | 20 | Mixed Acid | ICP-OES | 95556 | Mixed Acid | ICP-OES | 754 | Mixed Acid | ICP-OES | 710 | Mixed Acid | ICP-OES | 468 | Mixed Acid | ICP-OES | 474 | Mixed Acid | ICP-OES | 365 | Mixed Acid | ICP-OES
Lab 69 | 26.9 | 3 acid | AAS | 72620 | 3 acid | AAS | [9 empty] | 402 | 3 acid | AAS | 310 | 3 acid | AAS
Lab 70 | 27 | 4 acid | ICP MS/OES | 72800 | 4 acid | ICP MS/OES | 690 | 4 acid | ICP MS/OES | 740 | 4 acid | ICP MS/OES | 432 | 4 acid | ICP MS/OES | 401 | 4 acid | ICP MS/OES | 338 | 4 acid | ICP MS/OES
Lab 71 | 13.6 | Mixed Acid | ICP-AES | 54895 | Mixed Acid | ICP-AES | 526 | Mixed Acid | ICP-AES | 186 | Mixed Acid | ICP-AES | 580 | Mixed Acid | ICP-AES | 850 | Mixed Acid | ICP-AES | 454 | Mixed Acid | ICP-AES
Lab 72 |  |  |  | 72000 | fused bead | XRF | 800 | fused bead | XRF | 700 | powder pellet | XRF | 500 | fused bead | XRF
Lab 73 |  |  |  | 73300 |  | XRF | 600 |  | XRF | 800 |  | XRF | 1300 |  | XRF | 107 |  | XRF | 320 |  | XRF
Lab 74 | 31 | multi-acid | ICP | 73800 | multi-acid | ICP | 685 | multi-acid | ICP | 720 | multi-acid | ICP | 385 | multi-acid | ICP | 375 | multi-acid | ICP | 305 | multi-acid | ICP