## GBM904-3, GBM305-7, GBM904-4
Material Code | GBM904-3 |  |  | GBM305-7 |  |  | GBM904-4 |  |  | GBM904-3 |  |  | GBM305-7 |  |  | GBM904-4 |  |  | GBM904-3 |  |  | GBM305-7 |  |  | GBM904-4 |  |  | GBM904-3 |  |  | GBM305-7 |  |  | GBM904-4 |  |  | GBM904-3 |  |  | GBM305-7 |  |  | GBM904-4 |  |  | GBM904-3 |  |  | GBM305-7 |  |  | GBM904-4 |  |  | GBM904-3 |  |  | GBM305-7 |  |  | GBM904-4
Analyte | Ag (Silver) |  |  | Ag (Silver) |  |  | Ag (Silver) |  |  | Cu (Copper) |  |  | Cu (Copper) |  |  | Cu (Copper) |  |  | Co (Cobalt) |  |  | Co (Cobalt) |  |  | Co (Cobalt) |  |  | As (Arsenic) |  |  | As (Arsenic) |  |  | As (Arsenic) |  |  | Ni (Nickel) |  |  | Ni (Nickel) |  |  | Ni (Nickel) |  |  | Pb (Lead) |  |  | Pb (Lead) |  |  | Pb (Lead) |  |  | Zn (Zinc) |  |  | Zn (Zinc) |  |  | Zn (Zinc)
Units | ppm |  |  | ppm |  |  | ppm |  |  | ppm |  |  | ppm |  |  | ppm |  |  | ppm |  |  | ppm |  |  | ppm |  |  | ppm |  |  | ppm |  |  | ppm |  |  | ppm |  |  | ppm |  |  | ppm |  |  | ppm |  |  | ppm |  |  | ppm |  |  | ppm |  |  | ppm |  |  | ppm
Average | 1.762585 | [8 empty] | 515.6023 | [8 empty] | 82.17683 | [8 empty] | 269.66875 | [8 empty] | 323.3313 | [8 empty] | 486.9412 | [8 empty] | 464.0387
Standard Deviation | 0.4738665 | [8 empty] | 29.92018 | [8 empty] | 12.75437 | [8 empty] | 31.05619 | [8 empty] | 29.63748 | [8 empty] | 32.16825 | [8 empty] | 31.24089
Count | 147 | [8 empty] | 171 | [8 empty] | 164 | [8 empty] | 160 | [8 empty] | 166 | [8 empty] | 136 | [8 empty] | 181
95% Confidence Interval | 0.07724319 | [8 empty] | 4.516656 | [8 empty] | 1.966626 | [8 empty] | 4.849026 | [8 empty] | 4.541847 | [8 empty] | 5.455276 | [8 empty] | 4.582072
Lab | Result | Method | Reading | Result | Method | Reading | Result | Method | Reading | Result | Method | Reading | Result | Method | Reading | Result | Method | Reading | Result | Method | Reading | Result | Method | Reading | Result | Method | Reading | Result | Method | Reading | Result | Method | Reading | Result | Method | Reading | Result | Method | Reading | Result | Method | Reading | Result | Method | Reading | Result | Method | Reading | Result | Method | Reading | Result | Method | Reading | Result | Method | Reading | Result | Method | Reading | Result | Method | Reading
Lab 1 | [12 empty] | 517 | MAD | ICP-OES |  |  |  | 80 | MAD | ICP-OES | 78 | MAD | ICP-OES | 71 | MAD | ICP-OES | 285 | MAD | ICP-OES | 276 | MAD | ICP-OES | 280 | MAD | ICP-OES | 340 | MAD | ICP-OES | 327 | MAD | ICP-OES | 330 | MAD | ICP-OES |  |  |  | 498 | MAD | ICP-OES |  |  |  | 470 | MAD | ICP-OES | 453 | MAD | ICP-OES | 447 | MAD | ICP-OES
Lab 2 | 1.7 | AR | AAS | 1.4 | AR | AAS | 1.9 | AR | AAS | 505 | AR | AAS | 495 | AR | AAS | 515 | AR | AAS | 80 | AR | AAS | 69 | AR | AAS | 82 | AR | AAS | 272 | AR | AAS | 275 | AR | AAS | 297 | AR | AAS | 302 | AR | AAS | 285 | AR | AAS | 305 | AR | AAS | 534 | AR | AAS | 495 | AR | AAS | 44 | AR | AAS | 453 | AR | AAS | 435 | AR | AAS | 460 | AR | AAS
Lab 3 |  |  |  | 2.1 |  | ICPMS | [6 empty] | 501 |  | ICPMS | [6 empty] | 89 |  | ICPMS | [6 empty] | 251 |  | ICPMS | [6 empty] | 316 |  | ICPMS | [6 empty] | 475 |  | ICPMS | [6 empty] | 507 |  | ICPMS
Lab 4 | 2.8 | Acid Digest | AA/ICP |  |  |  | 2.3 | Acid Digest | AA/ICP | 515 | Acid Digest | AA/ICP |  |  |  | 520 | Acid Digest | AA/ICP | 78 | Acid Digest | AA/ICP |  |  |  | 80 | Acid Digest | AA/ICP | 240 |  | AA/ICP |  |  |  | 230 |  | AA/ICP | 330 | Acid Digest | AA/ICP |  |  |  | 340 | Acid Digest | AA/ICP | [9 empty] | 440 | Acid Digest | AA/ICP |  |  |  | 450 | Acid Digest | AA/ICP
Lab 5 | 1.8 | Multiacid ICP | ICP | 1.9 | Multiacid ICP | ICP | 1.6 | Multiacid ICP | ICP | 500 | Multiacid ICP | ICP | 509 | Multiacid ICP | ICP | 502 | Multiacid ICP | ICP | 93 | Multiacid ICP | ICP | 96 | Multiacid ICP | ICP | 93 | Multiacid ICP | ICP | 301 | Multiacid ICP | ICP | 239 | Multiacid ICP | ICP | 301 | Multiacid ICP | ICP | 338 | Multiacid ICP | ICP | 352 | Multiacid ICP | ICP | 346 | Multiacid ICP | ICP | 458 | Multiacid ICP | ICP | 487 | Multiacid ICP | ICP | 455 | Multiacid ICP | ICP | 463 | Multiacid ICP | ICP | 461 | Multiacid ICP | ICP | 464 | Multiacid ICP | ICP
Lab 6 | 1.8 |  |  | 1.3 |  |  | 1.1 |  |  | 562 |  |  | 540 |  |  | 556 |  |  | 75 |  |  | 69 |  |  | 77 |  |  | 269 |  |  | 287 |  |  | 252 |  |  | 313 |  |  | 316 |  |  | 314 |  |  | 464 |  |  | 494 |  |  | 465 |  |  | 470 |  |  | 468 |  |  | 468
Lab 7 | 1.5 | Multiacid | AAS | 1.7 | Multiacid | AAS | 1.7 | Multiacid | AAS | 489 | Multiacid | AAS | 449 | Multiacid | AAS | 484 | Multiacid | AAS | 78 | Multiacid | AAS | 75 | Multiacid | AAS | 77 | Multiacid | AAS | 267 | Multiacid | AAS | 314 | Multiacid | AAS | 260 | Multiacid | AAS | 301 | Multiacid | AAS | 285 | Multiacid | AAS | 302 | Multiacid | AAS | 510 | Multiacid | AAS | 485 | Multiacid | AAS | 550 | Multiacid | AAS | 488 | Multiacid | AAS | 478 | Multiacid | AAS | 488 | Multiacid | AAS
Lab 8 | [27 empty] | 325 |  | AAS | 168 |  | AAS | 340 |  | AAS
Lab 9 | [27 empty] | 201 | HCL/HNO3 | AAS |  |  |  | 217 | HCL/HNO3 | AAS | [9 empty] | 497 | HCL/HNO3 | AAS |  |  |  | 489 | HCL/HNO3 | AAS | 417 | HCL/HNO3 | AAS |  |  |  | 326 | HCL/HNO3 | AAS
Lab 10 | 1.7 | 1g AR | ICP-AES | 1.4 | 1g AR | ICP-AES | 1.7 | 1g AR | ICP-AES | 504 | 1g AR | ICP-AES | 521 | 1g AR | ICP-AES | 506 | 1g AR | ICP-AES | 84 | 1g AR | ICP-AES | 76 | 1g AR | ICP-AES | 83 | 1g AR | ICP-AES | 242 | 1g AR | ICP-AES | 274 | 1g AR | ICP-AES | 240 | 1g AR | ICP-AES | 304 | 1g AR | ICP-AES | 299 | 1g AR | ICP-AES | 302 | 1g AR | ICP-AES |  |  |  | 434 | 1g AR | ICP-AES |  |  |  | 374 | 1g AR | ICP-AES | 393 | 1g AR | ICP-AES | 389 | 1g AR | ICP-AES
Lab 11 | 1.4 | AR | ICP-OES | 1.5 | AR | ICP-OES | 1.5 | AR | ICP-OES | 515 | AR | ICP-OES | 499 | AR | ICP-OES | 556 | AR | ICP-OES | 77 | AR | ICP-OES | 78 | AR | ICP-OES | 79 | AR | ICP-OES | 267 | AR | ICP-OES | 259 | AR | ICP-OES | 273 | AR | ICP-OES | 322 | AR | ICP-OES | 329 | AR | ICP-OES | 332 | AR | ICP-OES | 370 | AR | ICP-OES | 485 | AR | ICP-OES | 360 | AR | ICP-OES | 448 | AR | ICP-OES | 437 | AR | ICP-OES | 459 | AR | ICP-OES
Lab 12 | 1.7 | AR / 4 acid | ICP-AES | 1.6 | AR / 4 acid | ICP-AES | 1.4 | AR / 4 acid | ICP-AES | 509 | AR / 4 acid | ICP-AES | 499 | AR / 4 acid | ICP-AES | 511 | AR / 4 acid | ICP-AES | 77 | AR / 4 acid | ICP-AES | 78 | AR / 4 acid | ICP-AES | 79 | AR / 4 acid | ICP-AES | 272 | AR / 4 acid | ICP-AES | 267 | AR / 4 acid | ICP-AES | 280 | AR / 4 acid | ICP-AES | 303 | AR / 4 acid | ICP-AES | 312 | AR / 4 acid | ICP-AES | 299 | AR / 4 acid | ICP-AES |  |  |  | 438 | AR / 4 acid | ICP-AES |  |  |  | 478 | AR / 4 acid | ICP-AES | 467 | AR / 4 acid | ICP-AES | 524 | AR / 4 acid | ICP-AES
Lab 13 | 1.6 |  | ICP/AA | 1.1 |  | ICP/AA | 2.2 |  | ICP/AA | 505 |  | ICP/AA | 513 |  | ICP/AA | 580 |  | ICP/AA | 79 |  | ICP/AA | 84 |  | ICP/AA | 100 |  | ICP/AA | 260 |  | ICP/AA | 288 |  | ICP/AA | 328 |  | ICP/AA | 296 |  | ICP/AA | 320 |  | ICP/AA | 376 |  | ICP/AA | 479 |  | ICP/AA | 496 |  | ICP/AA | 477 |  | ICP/AA | 447 |  | ICP/AA | 507 |  | ICP/AA | 551 |  | ICP/AA
Lab 14 | 2 |  | AAS | 1 |  | AAS | 2 |  | AAS | 501 |  | AAS | 490 |  | AAS | 510 |  | AAS | [9 empty] | 289 |  | AAS | 288 |  | AAS | 292 |  | AAS | [9 empty] | 515 |  | AAS | 455 |  | AAS | 525 |  | AAS | 469 |  | AAS | 465 |  | AAS | 490 |  | AAS
Lab 15 | 1.6 | ME-ICP41s | ICP-AES | 1.5 | ME-ICP41s | ICP-AES | 1.6 | ME-ICP41s | ICP-AES | 545 | ME-ICP41s | ICP-AES | 538 | ME-ICP41s | ICP-AES | 539 | ME-ICP41s | ICP-AES | 80 | ME-ICP41s | ICP-AES | 79 | ME-ICP41s | ICP-AES | 71 | ME-ICP41s | ICP-AES | 292 | ME-ICP41s | ICP-AES | 279 | ME-ICP41s | ICP-AES | 287 | ME-ICP41s | ICP-AES | 312 | ME-ICP41s | ICP-AES | 304 | ME-ICP41s | ICP-AES | 320 | ME-ICP41s | ICP-AES | 522 | ME-ICP41s | ICP-AES | 468 | ME-ICP41s | ICP-AES | 519 | ME-ICP41s | ICP-AES | 536 | ME-ICP41s | ICP-AES | 462 | ME-ICP41s | ICP-AES | 431 | ME-ICP41s | ICP-AES
Lab 16 | 1.7 | 4 acid | ICP-AES | 1.8 | 4 acid | ICP-AES | 1.7 | 4 acid | ICP-AES | 575 | 4 acid | ICP-AES | 562 | 4 acid | ICP-AES | 566 | 4 acid | ICP-AES | 90 | 4 acid | ICP-AES | 91 | 4 acid | ICP-AES | 90 | 4 acid | ICP-AES | 301 | 4 acid | ICP-AES | 190 | 4 acid | ICP-AES | 290 | 4 acid | ICP-AES | 335 | 4 acid | ICP-AES | 340 | 4 acid | ICP-AES | 352 | 4 acid | ICP-AES | 505 | 4 acid | ICP-AES | 513 | 4 acid | ICP-AES | 518 | 4 acid | ICP-AES | 520 | 4 acid | ICP-AES | 484 | 4 acid | ICP-AES | 513 | 4 acid | ICP-AES
Lab 17 | 1.3 | AR | AAS | 1.6 | AR | AAS | 1.6 | AR | AAS | 518 | AR | AAS | 502 | AR | AAS | 516 | AR | AAS | 73 | AR | AAS | 69 | AR | AAS | 74 | AR | AAS | [9 empty] | 315 | AR | AAS | 320 | AR | AAS | 327 | AR | AAS | 505 | AR | AAS | 493 | AR | AAS | 483 | AR | AAS | 454 | AR | AAS | 450 | AR | AAS | 461 | AR | AAS
Lab 18 | 2.2 | [5 empty] | 2.2 |  |  | 610 | [5 empty] | 578 | [20 empty] | 321 | [5 empty] | 310
Lab 19 | 1.5 | AR | AAS | 1.8 | AR | ICP | 1.4 | AR | AAS | 526 | AR | AAS | 536 | AR | ICP | 505 | AR | AAS | 78 | HCLO4, HNO3,HF | AAS | 85 | HCLO4, HNO3,HF | ICP | 81 | HCLO4, HNO3,HF | AAS | 277 | AR | AAS | 298 | AR | ICP | 267 | AR | AAS | 337 | HCLO4,HNO3, HF | AAS | 328 | HCLO4,HNO3, HF | ICP | 331 | HCLO4,HNO3, HF | AAS |  |  |  | 501 | AR | ICP |  |  |  | 463 | AR | AAS | 490 | AR | ICP | 446 | AR | AAS
Lab 20 | 1 | IC3E,MET1 | ICP | 1.5 | IC3E,MET1 | ICP | 1 | IC3E,MET1 | ICP | 550 | IC3E,MET1 | ICP | 530 | IC3E,MET1 | ICP | 500 | IC3E,MET1 | ICP | 86 | IC3E | ICP | 92 | IC3E | ICP | 84 | IC3E | ICP | 260 | IC3E | ICP | 258 | IC3E | ICP | 260 | IC3E | ICP | 300 | IC3E,MET1 | ICP | 333 | IC3E,MET1 | ICP | 300 | IC3E,MET1 | ICP | 480 | IC3E,MET1 | ICP | 463 | IC3E,MET1 | ICP | 480 | IC3E,MET1 | ICP | 460 | IC3E,MET1 | ICP | 458 | IC3E,MET1 | ICP | 460 | IC3E,MET1 | ICP
Lab 21 | 3 | IC3E/MET1 | ICP | 2 | IC3E/MET1 | ICP | 2 | IC3E/MET1 | ICP | 507 | IC3E/MET1 | ICP | 549 | IC3E/MET1 | ICP | 509 | IC3E/MET1 | ICP | 80 | IC3E | ICP | 96 | IC3E | ICP | 81 | IC3E | ICP | 264 | IC3E | ICP | 262 | IC3E | ICP | 265 | IC3E | ICP | 312 | IC3E/MET1 | ICP | 337 | IC3E/MET1 | ICP | 314 | IC3E/MET1 | ICP | 527 | IC3E/MET1 | ICP | 466 | IC3E/MET1 | ICP | 537 | IC3E/MET1 | ICP | 466 | IC3E | ICP | 442 | IC3E | ICP | 472 | IC3E | ICP
Lab 22 | 2 | AR |  |  |  |  | 2 | AR |  | 463 | AR |  |  |  |  | 470 | AR |  | 57 | AR |  |  |  |  | 57 | AR |  | 267 | AR |  |  |  |  | 254 | AR |  | 616 | AR |  |  |  |  | 626 | AR |  | 508 | AR |  |  |  |  | 508 | AR |  | 455 | AR |  |  |  |  | 459 | AR
Lab 23 | <2.0 |  | AAS/ICP | <2.0 |  | AAS/ICP | <2.0 |  | AAS/ICP | 545 |  | AAS/ICP | 477 |  | AAS/ICP | 565 |  | AAS/ICP | 82 |  | AAS/ICP | 76 |  | AAS/ICP | 85 |  | AAS/ICP | 290 |  | AAS/ICP | 270 |  | AAS/ICP | 280 |  | AAS/ICP | 345 |  | AAS/ICP | 314 |  | AAS/ICP | 330 |  | AAS/ICP | 524 |  | AAS/ICP | 473 |  | AAS/ICP | 462 |  | AAS/ICP | 435 |  | AAS/ICP | 385 |  | AAS/ICP | 440 |  | AAS/ICP
Lab 24 | 1.4 | 3 acid | AA/ICP |  |  |  | 1.3 | 3 acid | AA/ICP | 479 | 3 acid | AA/ICP | 412 | 3 acid | AA/ICP | 473 | 3 acid | AA/ICP | 68 | 3 acid | AA/ICP | 58 | 3 acid | AA/ICP | 68 | 3 acid | AA/ICP | [9 empty] | 277 | 3 acid | AA/ICP | 224 | 3 acid | AA/ICP | 276 | 3 acid | AA/ICP |  |  |  | 422 | 3 acid | AA/ICP |  |  |  | 408 | 3 acid | AA/ICP | 343 | 3 acid | AA/ICP | 395 | 3 acid | AA/ICP
Lab 25 | 11 | AR | AAS | 2.7 | AR | AAS | 11.6 | AR | AAS | 571 | AR | AAS | 414 | AR | AAS | 560 | AR | AAS | 51 | AR | AAS | 55 | AR | AAS | 56 | AR | AAS | 325 | AR | AAS | 211 | AR | AAS | 259 | AR | AAS | 267 | AR | AAS | 269 | AR | AAS | 271 | AR | AAS | 416 | AR | AAS | 427 | AR | AAS | 456 | AR | AAS | 480 | AR | AAS | 415 | AR | AAS | 504 | AR | AAS
Lab 26 |  |  |  | 2 | NAA | NAA | [12 empty] | 100 | NAA | NAA | 95 | NAA | NAA | 95 | NAA | NAA | 282 | NAA | NAA | 280 | NAA | NAA | 282 | NAA | NAA | 360 |  | NAA | 360 |  | NAA | 370 |  | NAA | [9 empty] | 480 | NAA | NAA | 480 | NAA | NAA | 500 | NAA | NAA
Lab 27 | [18 empty] | 79 | Multi Acid | AA |  |  |  | 77 | Multi Acid | AA | [18 empty] | 499 | Multi Acid | AA |  |  |  | 490 | Multi Acid | AA | 431 | Multi Acid | AA |  |  |  | 434 | Multi Acid | AA
Lab 28 | 1.6 | HNO3,Br2,HCl | AAS | 1.1 | HNO3,Br2,HCl | AAS | 1.4 | HNO3,Br2,HCl | AAS | 530 | HNO3,Br2,HCl | AAS | 520 | HNO3,Br2,HCl | AAS | 540 | HNO3,Br2,HCl | AAS | 100 | HNO3,Br2,HCl | AAS | 90 | HNO3,Br2,HCl | AAS | 100 | HNO3,Br2,HCl | AAS | 330 | HNO3,Br2,HCl | AAS | 330 | HNO3,Br2,HCl | AAS | 340 | HNO3,Br2,HCl | AAS | 340 | HNO3,Br2,HCl | AAS | 330 | HNO3,Br2,HCl | AAS | 340 | HNO3,Br2,HCl | AAS |  |  |  | 510 | HNO3,Br2,HCl | AAS |  |  |  | 500 | HNO3,Br2,HCl | AAS | 500 | HNO3,Br2,HCl | AAS | 500 | HNO3,Br2,HCl | AAS
Lab 29 | 1.5 | 4 acid | AAS | 2 | 4 acid | AAS | 1.7 | 4 acid | AAS | 494 | 4 acid | AAS | 530 | 4 acid | AAS | 465 | 4 acid | AAS | [9 empty] | 315 | 4 acid | AAS | 318 | 4 acid | AAS | 326 | 4 acid | AAS | [9 empty] | 511 | 4 acid | AAS | 506 | 4 acid | AAS | 518 | 4 acid | AAS | 433 | 4 acid | AAS | 448 | 4 acid | AAS | 425 | 4 acid | AAS
Lab 30 | 3 | HCl,HNO3,KCl | AAS |  |  |  | 2 | HCl,HNO3,KCl | AAS | 540 | HCl,HNO3,KCl | AAS |  |  |  | 545 | HCl,HNO3,KCl | AAS | [18 empty] | 275 | HCl,HNO3,KCl | AAS |  |  |  | 290 | HCl,HNO3,KCl | AAS | 510 | HCl,HNO3,KCl | AAS |  |  |  | 510 | HCl,HNO3,KCl | AAS | 440 | HCl,HNO3,KCl | AAS |  |  |  | 445 | HCl,HNO3,KCl | AAS
Lab 31 | 7 | 3 acid | AAS | 1.5 | 3 acid | AAS | 6 | 3 acid | AAS | 566 | 3 acid | AAS | 511 | 3 acid | AAS | 562 | 3 acid | AAS | 85 | 3 acid | AAS | 80 | 3 acid | AAS | 83 | 3 acid | AAS | 250 | 3 acid | AAS | 241 | 3 acid | AAS | 255 | 3 acid | AAS | 333 | 3 acid | AAS | 317 | 3 acid | AAS | 327 | 3 acid | AAS | 521 | 3 acid | AAS | 477 | 3 acid | AAS | 528 | 3 acid | AAS | 504 | 3 acid | AAS | 482 | 3 acid | AAS | 505 | 3 acid | AAS
Lab 32 | 1.6 | 4 Acid | AAS | 2.2 | 4 Acid | AAS | 1.7 | 4 Acid | AAS | 504 | 4 Acid | AAS | 533 | 4 Acid | AAS | 500 | 4 Acid | AAS | 79 | 4 Acid | AAS | 82 | 4 Acid | AAS | 79 | 4 Acid | AAS | 326 | 4 Acid | AAS | 262 | 4 Acid | AAS | 326 | 4 Acid | AAS | 282 | 4 Acid | AAS | 299 | 4 Acid | AAS | 286 | 4 Acid | AAS | 411 | 4 Acid | AAS | 511 | 4 Acid | AAS | 417 | 4 Acid | AAS | 490 | 4 Acid | AAS | 505 | 4 Acid | AAS | 487 | 4 Acid | AAS
Lab 33 | [12 empty] | 484 |  | ICP |  |  |  | 73 |  | ICP | 78 |  | ICP | 73 |  | ICP | 306 |  | ICP | 285 |  | ICP | 311 |  | ICP | 359 |  | ICP | 358 |  | ICP | 373 |  | ICP | 475 |  | ICP | 500 |  | ICP | 479 |  | ICP | 448 |  | ICP | 485 |  | ICP | 466 |  | ICP
Lab 34 | 1.4 | AR | ICP/AAS | 1.5 | AR | ICP/AAS | 1.3 | AR | ICP/AAS | 520 | AR | ICP/AAS | 530 | AR | ICP/AAS | 540 | AR | ICP/AAS | 70 | AR | ICP/AAS | 74 | AR | ICP/AAS | 80 | AR | ICP/AAS | 260 | AR | ICP/AAS | 270 | AR | ICP/AAS | 270 | AR | ICP/AAS | 310 | AR | ICP/AAS | 320 | AR | ICP/AAS | 320 | AR | ICP/AAS |  |  |  | 490 | AR | ICP/AAS |  |  |  | 460 | AR | ICP/AAS | 450 | AR | ICP/AAS | 480 | AR | ICP/AAS
Lab 35 | 2.6 | 2 acid | AAS/ICP | 2.5 | 2 acid | AAS/ICP | 2.6 | 2 acid | AAS/ICP | 570 | 4 acid | AAS/ICP | 511 | 4 acid | AAS/ICP | 566 | 4 acid | AAS/ICP | 102 | 4 acid | AAS/ICP | 104 | 4 acid | AAS/ICP | 102 | 4 acid | AAS/ICP | 269 | 2 acid | AAS/ICP | 239 | 2 acid | AAS/ICP | 282 | 2 acid | AAS/ICP | 353 | 4 acid | AAS/ICP | 341 | 4 acid | AAS/ICP | 340 | 4 acid | AAS/ICP |  |  |  | 548 | 4 acid | AAS/ICP |  |  |  | 444 | 4 acid | AAS/ICP | 432 | 4 acid | AAS/ICP | 452 | 4 acid | AAS/ICP
Lab 36 | 1.4 | AR | AAS / ICP-OES | 1.9 | AR | AAS / ICP-OES | 1.4 | AR | AAS / ICP-OES | 488 | AR | AAS / ICP-OES | 453 | AR | AAS / ICP-OES | 496 | AR | AAS / ICP-OES | 71 | AR | AAS / ICP-OES | 66 | AR | AAS / ICP-OES | 71 | AR | AAS / ICP-OES | 290 | AR | AAS / ICP-OES | 190 | AR | AAS / ICP-OES | 252 | AR | AAS / ICP-OES | 260 | AR | AAS / ICP-OES | 272 | AR | AAS / ICP-OES | 262 | AR | AAS / ICP-OES | 590 | AR | AAS / ICP-OES | 456 | AR | AAS / ICP-OES | 557 | AR | AAS / ICP-OES | 409 | AR | AAS / ICP-OES | 390 | AR | AAS / ICP-OES | 409 | AR | AAS / ICP-OES
Lab 37 | 1.4 | A/MS | AX/OES/AAS | 1.8 | A/MS | AX/OES/AAS | 1.3 | A/MS | AX/OES/AAS | 499 | A/AAS | AX/OES/AAS | 506 | A/AAS | AX/OES/AAS | 500 | A/AAS | AX/OES/AAS | 93 | A/MS | AX/OES/AAS | 93 | A/MS | AX/OES/AAS | 97 | A/MS | AX/OES/AAS | 288 | A/MS | AX/OES/AAS | 269 | A/MS | AX/OES/AAS | 279 | A/MS | AX/OES/AAS | 349 | A/AAS | AX/OES/AAS | 353 | A/AAS | AX/OES/AAS | 348 | A/AAS | AX/OES/AAS | 456 | A/AAS | AX/OES/AAS | 479 | A/AAS | AX/OES/AAS | 460 | A/AAS | AX/OES/AAS | 472 | A/AAS | AX/OES/AAS | 490 | A/AAS | AX/OES/AAS | 460 | A/AAS | AX/OES/AAS
Lab 38 | <1.0 | AR | ICP-AES | 2 | AR | ICP-AES | <1.0 | AR | ICP-AES | 525 | AR | ICP-AES | 512 | AR | ICP-AES | 525 | AR | ICP-AES | 79 | AR | ICP-AES | 75 | AR | ICP-AES | 79 | AR | ICP-AES | 282 | AR | ICP-AES | 279 | AR | ICP-AES | 290 | AR | ICP-AES | 334 | AR | ICP-AES | 338 | AR | ICP-AES | 347 | AR | ICP-AES | 488 | AR | ICP-AES | 503 | AR | ICP-AES | 484 | AR | ICP-AES | 457 | AR | ICP-AES | 448 | AR | ICP-AES | 457 | AR | ICP-AES
Lab 39 | <5.0 | AR/HCL | AAS | <5.0 | AR/HCL | AAS | <5.0 | AR/HCL | AAS | 540 | AR/HCL | AAS | 550 | AR/HCL | AAS | 493 | AR/HCL | AAS | 60 | AR/HCL | AAS | 55 | AR/HCL | AAS | 55 | AR/HCL | AAS | [9 empty] | 270 | AR/HCL | AAS | 375 | AR/HCL | AAS | 250 | AR/HCL | AAS | <20 | AR/HCL | AAS | 595 | AR/HCL | AAS | 502 | AR/HCL | AAS | 430 | AR/HCL | AAS | 450 | AR/HCL | AAS | 431 | AR/HCL | AAS
Lab 40 | 1.6 | GAR | AAS | 1.7 | GAR | AAS | 1.8 | GAR | AAS | 518 | GAR | AAS | 537 | GAR | AAS | 520 | GAR | AAS | 72 | GAR | AAS | 80 | GAR | AAS | 72 | GAR | AAS | 273 | GAR | AAS | 265 | GAR | AAS | 268 | GAR | AAS | 333 | GAR | AAS | 328 | GAR | AAS | 341 | GAR | AAS | 506 | GAR | AAS | 501 | GAR | AAS | 522 | GAR | AAS | 457 | GAR | AAS | 454 | GAR | AAS | 459 | GAR | AAS
Lab 41 | 2 | Perc/HCl | AAS/XRF | 1.5 | Perc/HCl | AAS/XRF | 2 | Perc/HCl | AAS/XRF | 520 | Perc/HCl | AAS/XRF | 486 | Perc/HCl | AAS/XRF | 520 | Perc/HCl | AAS/XRF | 86 | Perc/HCl | AAS/XRF | 83 | Perc/HCl | AAS/XRF | 86 | Perc/HCl | AAS/XRF | 263 | Pressed Powder | AAS/XRF | 254 | Pressed Powder | AAS/XRF | 263 | Pressed Powder | AAS/XRF | 320 | Perc/HCl | AAS/XRF | 356 | Perc/HCl | AAS/XRF | 318 | Perc/HCl | AAS/XRF | 487 | Perc/HCl | AAS/XRF | 502 | Perc/HCl | AAS/XRF | 490 | Perc/HCl | AAS/XRF | 449 | Perc/HCl | AAS/XRF | 455 | Perc/HCl | AAS/XRF | 449 | Perc/HCl | AAS/XRF
Lab 42 | 1.5 | AAS1 | AAS | 1.8 | AAS1 | AAS | 1.5 | AAS1 | AAS | 474 | AAS1 | AAS | 505 | AAS1 | AAS | 482 | AAS1 | AAS | [36 empty] | 453 | AAS1 | AAS | 448 | AAS1 | AAS | 451 | AAS1 | AAS
Lab 43 | 2 | 4 acid | ICPOES/MS | 3 | 4 acid | ICPOES/MS | 2 | 4 acid | ICPOES/MS | 469 | 4 acid | ICPOES/MS | 550 | 4 acid | ICPOES/MS | 445 | 4 acid | ICPOES/MS | 85 | 4 acid | ICPOES/MS | 100 | 4 acid | ICPOES/MS | 86 | 4 acid | ICPOES/MS | 243 | 4 acid | ICPOES/MS | 246 | 4 acid | ICPOES/MS | 255 | 4 acid | ICPOES/MS | 316 | 4 acid | ICPOES/MS | 353 | 4 acid | ICPOES/MS | 312 | 4 acid | ICPOES/MS |  |  |  | 453 | 4 acid | ICPOES/MS |  |  |  | 482 | 4 acid | ICPOES/MS | 468 | 4 acid | ICPOES/MS | 483 | 4 acid | ICPOES/MS
Lab 44 | 2.7 | Nitric | AAS |  |  |  | 2.7 | Nitric | AAS | 466 | AR | AAS |  |  |  | 466 | AR | AAS | [9 empty] | 210 | AR | AAS |  |  |  | 183 | AR | AAS | 307 | AR | AAS |  |  |  | 305 | AR | AAS | [9 empty] | 419 | AR | AAS |  |  |  | 418 | AR | AAS
Lab 45 |  |  |  | 1 | 3 acid | AAS |  |  |  | 524 | 3 acid | AAS | 520 | 3 acid | AAS | 544 | 3 acid | AAS | 93 | 3 acid | AAS | 84 | 3 acid | AAS | 91 | 3 acid | AAS | 227 | HNO3,Perc | AAS | 257 | HNO3,Perc | AAS | 235 | HNO3,Perc | AAS | 366 | 3 acid | AAS | 338 | 3 acid | AAS | 371 | 3 acid | AAS | 506 | 3 acid | AAS | 500 | 3 acid | AAS | 485 | 3 acid | AAS | 500 | 3 acid | AAS |  |  |  | 500 | 3 acid | AAS
Lab 46 | 1.6 | HCl,HNO3,HClO4 | AAS | 2 | HCl,HNO3,HClO4 | AAS | 1.8 | HCl,HNO3,HClO4 | AAS | 534 | HCl,HNO3,HClO4 | AAS | 525 | HCl,HNO3,HClO4 | AAS | 522 | HCl,HNO3,HClO4 | AAS | 70 | HCl,HNO3,HClO4 | AAS | 74 | HCl,HNO3,HClO4 | AAS | 72 | HCl,HNO3,HClO4 | AAS | 258 | VAPOUR | AAS | 274 | VAPOUR | AAS | 248 | VAPOUR | AAS | 311 | HCl,HNO3,HClO4 | AAS | 323 | HCl,HNO3,HClO4 | AAS | 304 | HCl,HNO3,HClO4 | AAS | 476 | HCl,HNO3,HClO4 | AAS | 494 | HCl,HNO3,HClO4 | AAS | 456 | HCl,HNO3,HClO4 | AAS | 451 | HCl,HNO3,HClO4 | AAS | 464 | HCl,HNO3,HClO4 | AAS | 445 | HCl,HNO3,HClO4 | AAS
Lab 47 |  |  |  | <5.0 |  | AAS/ICP | [6 empty] | <500 |  | AAS/ICP | [6 empty] | <500 |  | AAS/ICP | [6 empty] | 400 |  | AAS/ICP | [6 empty] | <500 |  | AAS/ICP | [6 empty] | <500 |  | AAS/ICP | [6 empty] | <500 |  | AAS/ICP
Lab 48 | 2.2 | AR | AAS | 2.6 | AR | AAS | 3 | AR | AAS
Lab 49 | 2.1 | 4 ACID | ICP | 1.9 | 4 ACID | ICP | 1.7 | 4 ACID | ICP | 583 | 4 ACID | ICP | 508 | 4 ACID | ICP | 549 | 4 ACID | ICP | 155 | 4 ACID | ICP | 107 | 4 ACID | ICP | 161 | 4 ACID | ICP | 251 | AR | ICP | 276 | AR | ICP | 245 | AR | ICP | 437 | 4 ACID | ICP | 392 | 4 ACID | ICP | 448 | 4 ACID | ICP |  |  |  | 575 | 4 ACID | ICP |  |  |  | 598 | 4 ACID | ICP | 453 | 4 ACID | ICP | 545 | 4 ACID | ICP
Lab 50 | [12 empty] | 531 | AR | AAS
Lab 51 | <1.0 | G3I | ICP-OES | 4 | G3I | ICP-OES | <1.0 | G3I | ICP-OES | 545 | G3I | ICP-OES | 520 | G3I | ICP-OES | 557 | G3I | ICP-OES | 70 | G3I | ICP-OES | 76 | G3I | ICP-OES | 72 | G3I | ICP-OES | 270 | G3I | ICP-OES | 270 | G3I | ICP-OES | 270 | G3I | ICP-OES | 298 | G3I | ICP-OES | 334 | G3I | ICP-OES | 304 | G3I | ICP-OES | 480 | G3I | ICP-OES | 440 | G3I | ICP-OES | 490 | G3I | ICP-OES | 482 | G3I | ICP-OES | 450 | G3I | ICP-OES | 494 | G3I | ICP-OES
Lab 52 | 1.6 | AR | ICP-OES | 1.4 | AR | ICP-OES | 1.5 | AR | ICP-OES | 525 | AR | ICP-OES | 526 | AR | ICP-OES | 526 | AR | ICP-OES | 75 | AR | ICP-OES | 78 | AR | ICP-OES | 75 | AR | ICP-OES | 272 | AR | ICP-OES | 277 | AR | ICP-OES | 265 | AR | ICP-OES | 326 | AR | ICP-OES | 326 | AR | ICP-OES | 330 | AR | ICP-OES | 440 | AR | ICP-OES | 515 | AR | ICP-OES | 453 | AR | ICP-OES | 475 | AR | ICP-OES | 462 | AR | ICP-OES | 475 | AR | ICP-OES
Lab 53 | [12 empty] | 394 | ICP | ICP |  |  |  | 104 | ICP | ICP | 77 | ICP | ICP | 94 | ICP | ICP | [9 empty] | 458 | ICP | ICP | 285 | ICP | ICP | 404 | ICP | ICP | 405 | ICP | ICP | 447 | ICP | ICP | 417 | ICP | ICP | 527 | ICP | ICP | 394 | ICP | ICP | 506 | ICP | ICP
Lab 54 | [12 empty] | 502 | 4acid | AAS | [33 empty] | 532 | 4acid | AAS |  |  |  | 510 | 4acid | AAS | 487 | 4acid | AAS | 510 | 4acid | AAS
Lab 55 | <1.5 | AR | ICP-OES |  |  |  | <1.5 | AR | ICP-OES | 517 | AR | ICP-OES |  |  |  | 473 | AR | ICP-OES | 117 | AR | ICP-OES |  |  |  | 123 | AR | ICP-OES | 334 | AR | ICP-OES |  |  |  | 355 | AR | ICP-OES | 366 | AR | ICP-OES |  |  |  | 379 | AR | ICP-OES | [9 empty] | 465 | AR/HF | ICP-OES |  |  |  | 455 | AR/HF | ICP-OES
Lab 56 | 0.3 | Acid Digest | AAS | 2 | Acid Digest | AAS |  |  |  | 483 | Acid Digest | AAS | 509 | Acid Digest | AAS | 478 | Acid Digest | AAS | 87 | Acid Digest | AAS | 99 | Acid Digest | AAS | 98 | Acid Digest | AAS | [9 empty] | 360 | Acid Digest | AAS | 353 | Acid Digest | AAS | 355 | Acid Digest | AAS | 524 | Acid Digest | AAS | 543 | Acid Digest | AAS | 518 | Acid Digest | AAS | 471 | Acid Digest | AAS | 474 | Acid Digest | AAS | 491 | Acid Digest | AAS
Lab 57 | 3 | [5 empty] | 3 | [5 empty] | 526 |  | AAS
Lab 58 | 3 | AR | ICP | 0.4 | AR | ICP | 15 | AR | ICP | 540 | AR | ICP | 503 | AR | ICP | 512 | AR | ICP | 70 | AR | ICP | 74 | AR | ICP | 68 | AR | ICP | 255 | AR | ICP | 225 | AR | ICP | 250 | AR | ICP | 264 | AR | ICP | 270 | AR | ICP | 261 | AR | ICP | 467 | AR | ICP | 401 | AR | ICP | 464 | AR | ICP | 430 | AR | ICP | 488 | AR | ICP | 414 | AR | ICP
Lab 59 | 1.4 | Special AR | AAS | 1.5 | Special AR | AAS | 1.5 | Special AR | AAS | 456 | 4 acid | AAS | 488 | 4 acid | AAS | 455 | 4 acid | AAS | 81 | 4 acid | AAS | 84 | 4 acid | AAS | 84 | 4 acid | AAS |  |  |  | 255 |  | AAS |  |  |  | 331 | 4 acid | AAS | 314 | 4 acid | AAS | 334 | 4 acid | AAS |  |  |  | 469 | 4 acid | AAS |  |  |  | 467 | 4 acid | AAS | 466 | 4 acid | AAS | 463 | 4 acid | AAS
Lab 60 | 1.8 | Acid digest | ICP/XRF | 1.3 | Acid digest | AAS/ICP | 1.6 | Acid digest | ICP/XRF | 700 | Acid digest | ICP/XRF | 554 | Acid digest | AAS/ICP | 570 | Acid digest | ICP/XRF | 66 | Acid digest | ICP/XRF | 81 | Acid digest | AAS/ICP | 64 | Acid digest | ICP/XRF | 500 | Acid digest | ICP/XRF | 323 | Acid digest | AAS/ICP | 500 | Acid digest | ICP/XRF | 340 | Acid digest | ICP/XRF | 298 | Acid digest | AAS/ICP | 350 | Acid digest | ICP/XRF |  |  |  | 445 | Acid digest | AAS/ICP |  |  |  | 300 | Acid digest | ICP/XRF | 436 | Acid digest | AAS/ICP | 300 | Acid digest | ICP/XRF
Lab 61 | 1.4 | AR/3acid | AAS | 1.7 | AR/3acid | AAS | 1.4 | AR/3acid | AAS | 490 | AR/3acid | AAS | 530 | AR/3acid | AAS | 490 | AR/3acid | AAS | 66 | AR/3acid | AAS | 63 | AR/3acid | AAS | 64 | AR/3acid | AAS | 230 | AR/3acid | AAS | 260 | AR/3acid | AAS | 240 | AR/3acid | AAS | 301 | AR/3acid | AAS | 290 | AR/3acid | AAS | 297 | AR/3acid | AAS | 474 | AR/3acid | AAS | 500 | AR/3acid | AAS | 477 | AR/3acid | AAS | 450 | AR/3acid | AAS | 480 | AR/3acid | AAS | 450 | AR/3acid | AAS
Lab 62 | <3.0 |  |  | <1.0 |  | AAS | 6 |  |  | 444 |  |  | 476 |  | AAS | 134 |  |  | 82 |  |  | 81 |  | AAS | 23 |  |  | 287 |  |  | 261 |  | AAS | 36 |  |  | 299 |  |  | 305 |  | AAS | 37 |  |  | 510 |  |  | 479 |  | AAS | 500 |  |  | 474 |  |  | 429 |  | AAS | 146
Lab 63 | 1.6 | Multi Acid | AAS |  |  |  | 1.5 | Multi Acid | AAS | 491 | Multi Acid | AAS |  |  |  | 485 | Multi Acid | AAS | 89 | Multi Acid | AAS |  |  |  | 88 | Multi Acid | AAS | 272 | Multi Acid | AAS |  |  |  | 282 | Multi Acid | AAS | 306 | Multi Acid | AAS |  |  |  | 297 | Multi Acid | AAS | [9 empty] | 468 | Multi Acid | AAS |  |  |  | 467 | Multi Acid | AAS
Lab 64 | 2 | AR | AAS | 2 | AR | AAS | 1 | AR | AAS | 520 | AR | AAS | 570 | AR | AAS | 500 | AR | AAS | [9 empty] | 286 | AR | AAS | 251 | AR | AAS | 296 | AR | AAS | [9 empty] | 496 | AR | AAS | 520 | AR | AAS | 499 | AR | AAS | 490 | AR | AAS | 500 | AR | AAS | 490 | AR | AAS
Lab 65 | [12 empty] | 510 | 4 acid | AAS |  |  |  | 112 | 4 acid | AAS | 114 |  | AAS | 113 | 4 acid | AAS | 233 | 4 acid | AAS |  |  |  | 217 | 4 acid | AAS | 333 | 4 acid | AAS | 340 | 4 acid | AAS | 333 | 4 acid | AAS |  |  |  | 523 | 4 acid | AAS |  |  |  | 482 | 4 acid | AAS | 490 | 4 acid | AAS | 483 | 4 acid | AAS
Lab 66 | [12 empty] | 508 |  | AAS
Lab 67 | 1.7 | AS12E | ICP/AAS | 1.6 | AS12E | ICP/AAS | 1.7 | AS12E | ICP/AAS | 503 | ICAY5 | ICP/AAS | 508 | ICAY5 | ICP/AAS | 505 | ICAY5 | ICP/AAS | 96 | ICAY5 | ICP/AAS | 94 |  | ICP/AAS | 96 | ICAY5 | ICP/AAS | 248 | AS9A | ICP/AAS | 231 | AS9A | ICP/AAS | 256 | AS9A | ICP/AAS | 382 | ICAY5 | ICP/AAS | 339 | ICAY5 | ICP/AAS | 329 | ICAY5 | ICP/AAS | 470 | ICAY5 | ICP/AAS | 471 | ICAY5 | ICP/AAS | 475 | ICAY5 | ICP/AAS | 447 | ICAY5 | ICP/AAS | 460 | ICAY5 | ICP/AAS | 448 | ICAY5 | ICP/AAS
Lab 68 | 2 | I14 | ICP | 1 | I14 | ICP | 2 | I14 | ICP | 503 | I14 | ICP | 572 | I14 | ICP | 514 | I14 | ICP | 92 | I14 | ICP | 84 |  | ICP | 93 | I14 | ICP | 264 | I14 | ICP | 251 | I14 | ICP | 274 | I14 | ICP | 299 | I14 | ICP | 334 | I14 | ICP | 310 | I14 | ICP | 510 | I14 | ICP | 477 | I14 | ICP | 510 | I14 | ICP | 498 | I14 | ICP | 535 | I14 | ICP | 516 | I14 | ICP
Lab 69 | 1.6 | M14 | AAS/ICP | 1.6 | M14 | AAS/ICP | 0.8 | M14 | AAS/ICP | 494 | A14 | AAS/ICP | 495 | A14 | AAS/ICP | 494 | A14 | AAS/ICP | 96 | A14 | AAS/ICP | 102 |  | AAS/ICP | 97 | A14 | AAS/ICP | 289 | A14/M14 | AAS/ICP | 200 | A14/M14 | AAS/ICP | 286 | A14/M14 | AAS/ICP | 292 | A14 | AAS/ICP | 303 | A14 | AAS/ICP | 307 | A14 | AAS/ICP | 438 | M14 | AAS/ICP | 483 | M14 | AAS/ICP | 462 | M14 | AAS/ICP | 439 | A14 | AAS/ICP | 505 | A14 | AAS/ICP | 470 | A14 | AAS/ICP
Lab 70 | 1.9 | Mixed Acid | ICP-OES | 1.9 | Mixed Acid | ICP-OES | 1.8 | Mixed Acid | ICP-OES | 503 | Mixed Acid | ICP-OES | 525 | Mixed Acid | ICP-OES | 505 | Mixed Acid | ICP-OES | 100 | Mixed Acid | ICP-OES | 98 |  | ICP-OES | 100 | Mixed Acid | ICP-OES | 245 | Mixed Acid | ICP-OES | 271 | Mixed Acid | ICP-OES | 245 | Mixed Acid | ICP-OES | 327 | Mixed Acid | ICP-OES | 321 | Mixed Acid | ICP-OES | 329 | Mixed Acid | ICP-OES |  |  |  | 475 | Mixed Acid | ICP-OES |  |  |  | 463 | Mixed Acid | ICP-OES | 456 | Mixed Acid | ICP-OES | 464 | Mixed Acid | ICP-OES
Lab 71 | 1.7 | 3 acid | AAS | 2.1 | 3 acid | AAS | 1.7 | 3 acid | AAS | 502 | 3 acid | AAS | 500 | 3 acid | AAS | 573 | 3 acid | AAS | 71 | 3 acid | AAS | 75 |  | AAS | 74 | 3 acid | AAS | 223 | 3 acid | AAS |  |  |  | 230 | 3 acid | AAS | 344 | 3 acid | AAS | 320 | 3 acid | AAS | 357 | 3 acid | AAS | 441 | 3 acid | AAS | 500 | 3 acid | AAS | 533 | 3 acid | AAS | 439 | 3 acid | AAS | 440 | 3 acid | AAS | 430 | 3 acid | AAS
Lab 72 | 1.5 | 4 acid | ICP MS/OES | 1.5 | 4 acid | ICP MS/OES | 1.5 | 4 acid | ICP MS/OES | 520 | 4 acid | ICP MS/OES | 515 | 4 acid | ICP MS/OES | 550 | 4 acid | ICP MS/OES | 89 | 4 acid | ICP MS/OES | 84 |  | ICP MS/OES | 93 | 4 acid | ICP MS/OES | 306 | 4 acid | ICP MS/OES | 300 | 4 acid | ICP MS/OES | 325 | 4 acid | ICP MS/OES | 344 | 4 acid | ICP MS/OES | 326 | 4 acid | ICP MS/OES | 358 | 4 acid | ICP MS/OES | 483 | 4 acid | ICP MS/OES | 495 | 4 acid | ICP MS/OES | 488 | 4 acid | ICP MS/OES | 501 | 4 acid | ICP MS/OES | 472 | 4 acid | ICP MS/OES | 524 | 4 acid | ICP MS/OES
Lab 73 | [18 empty] | <100 | fused bead | XRF |  |  |  | <100 | fused bead | XRF | 240 | powder pellet | XRF |  |  |  | 270 | powder pellet | XRF | 200 | fused bead | XRF |  |  |  | 200 | fused bead | XRF
Lab 74 | [18 empty] | 30 | [5 empty] | 70 |  |  | 619 | [5 empty] | 618 |  |  | 210 | [5 empty] | 300
Lab 75 | [12 empty] | 500 |  | XRF | [6 empty] | <100 |  | XRF | [15 empty] | 400 |  | XRF
Lab 76 | 1.8 |  | XRF | 2.2 |  | XRF | 5.5 |  | XRF | 500 |  | XRF | 490 |  | XRF | 540 |  | XRF | 105 |  | XRF | 90 |  | XRF | 90 |  | XRF | 245 |  | XRF | 280 |  | XRF | 260 |  | XRF | 375 |  | XRF | 336 |  | XRF | 390 |  | XRF |  |  |  | 500 |  | XRF |  |  |  | 470 |  | XRF | 470 |  | XRF | 465 |  | XRF