## Sheet 1
Material Code | GBM906-9
Analyte | Ag (Silver) |  |  | As (Arsenic) |  |  | Co (Cobalt) |  |  | Cu (Copper) |  |  | Ni (Nickel) |  |  | Pb (Lead) |  |  | Zn (Zinc)
Units | ppm |  |  | ppm |  |  | ppm |  |  | ppm |  |  | ppm |  |  | ppm |  |  | ppm
Average | 4.003704 |  |  | 50.32609 |  |  | 19.57692 |  |  | 93.58065 |  |  | 70.5 |  |  | 35.25862 |  |  | 79.12
Standard Deviation | 0.3875238 |  |  | 6.566089 |  |  | 2.089621 |  |  | 6.585001 |  |  | 6.086639 |  |  | 4.430993 |  |  | 5.970203
Count | 54 |  |  | 46 |  |  | 52 |  |  | 62 |  |  | 54 |  |  | 58 |  |  | 60
95% Confidence Interval | 0.1057736 |  |  | 1.949888 |  |  | 0.5817542 |  |  | 1.672277 |  |  | 1.661333 |  |  | 1.16507 |  |  | 1.542267
Lab | Result | Method | Reading | Result | Method | Reading | Result | Method | Reading | Result | Method | Reading | Result | Method | Reading | Result | Method | Reading | Result | Method | Reading
Lab 1 |  |  |  | 47 | MAD | ICP-OES | 21 | MAD | ICP-OES | 90 | MAD | ICP-OES | 73 | MAD | ICP-OES | 37 | MAD | ICP-OES | 79 | MAD | ICP-OES
Lab 2 | 4 |  |  | 55 |  |  | 25 |  |  | 120 |  |  | 96 |  |  | 46 |  |  | 112
Lab 3 | 3.4 | 4 ACID | ICPMS | 45 | 4 ACID | ICPMS | 20 | 4 ACID | ICPMS | 97 | 4 ACID | ICPMS | 67 | 4 ACID | ICPMS | 36 | 4 ACID | ICPMS | 78 |  | ICPMS
Lab 4 | 4.2 | Multiacid ICP | ICP | 50 | Multiacid ICP | ICP | 21 | Multiacid ICP | ICP | 90 | Multiacid ICP | ICP | 87 | Multiacid ICP | ICP | 45 | Multiacid ICP | ICP | 78 | Multiacid ICP | ICP
Lab 5 | 3.9 | 3 acid |  |  |  |  | 19 | 3 acid |  | 100 | 3 acid |  | 70 | 3 acid |  | 32 | 3 acid |  | 76 | 3 acid
Lab 6 | 4.3 | Multiacid | AAS |  |  |  | 21 | Multiacid | AAS | 88 | Multiacid | AAS | 64 | Multiacid | AAS | 44 | Multiacid | AAS | 80 | Multiacid | AAS
Lab 7 |  |  |  | 62 |  | AAS | 18 |  | AAS | 80 |  | AAS | 75 |  | AAS | 31 |  | AAS | 69 |  | AAS
Lab 8 | 4.1 | HFOES | ICP-OES | 47 | HFOES | ICP-OES | 20 | HFOES | ICP-OES | 97 | HFOES | ICP-OES | 68 | HFOES | ICP-OES | 39 | HFOES | ICP-OES | 82 | HFOES | ICP-OES
Lab 9 |  |  |  | 180
Lab 10 | 3.8 | 4 acid | AAS | 40 | 4 acid | AAS | 20 | 4 acid | AAS | 104 | 4 acid | AAS | 76 | 4 acid | AAS | 32 | 4 acid | AAS | 84 | 4 acid | AAS
Lab 11 | 4.5 | 1g AR | ICP-AES | 55 | 1g AR | ICP-AES | 20 | 1g AR | ICP-AES | 91 | 1g AR | ICP-AES | 69 | 1g AR | ICP-AES | 37 | 1g AR | ICP-AES | 78 | 1g AR | ICP-AES
Lab 12 | 3.7 | AR | ICP-OES | 45 | AR | ICP-OES | 19 | AR | ICP-OES | 91 | AR | ICP-OES | 72 | AR | ICP-OES | 34 | AR | ICP-OES | 78 | AR | ICP-OES
Lab 13 | 3.8 | AR / 4 acid | ICP-AES | 55 | AR / 4 acid | ICP-AES | 17 | AR / 4 acid | ICP-AES | 92 | AR / 4 acid | ICP-AES | 65 | AR / 4 acid | ICP-AES | 37 | AR / 4 acid | ICP-AES | 78 | AR / 4 acid | ICP-AES
Lab 14 | 3.6 | 4 acid | ICP-AES | 39 | 4 acid | ICP-AES | 22 | 4 acid | ICP-AES | 97 | 4 acid | ICP-AES | 60 | 4 acid | ICP-AES | 34 | 4 acid | ICP-AES | 73 | 4 acid | ICP-AES
Lab 15 | 4.7 | 4 Acid digest | ICP/AA | 67 | 4 Acid digest | ICP/AA | 19 | 4 Acid digest | ICP/AA | 94 | 4 Acid digest | ICP/AA | 77 | 4 Acid digest | ICP/AA | 34 | 4 Acid digest | ICP/AA | 76 | 4 Acid digest | ICP/AA
Lab 16 | 3.5 | ME-ICP61 | AAS/ICP | 52 | ME-ICP61 | AAS/ICP | 20 | ME-ICP61 | AAS/ICP | 90 | ME-ICP61 | AAS/ICP | 68 | ME-ICP61 | AAS/ICP | 37 | ME-ICP61 | AAS/ICP | 75 | ME-ICP61 | AAS/ICP
Lab 17 | 3.7 | ME-ICP41s | ICP-AES | 47 | ME-ICP41s | ICP-AES | 16 | ME-ICP41s | ICP-AES | 100 | ME-ICP41s | ICP-AES | 61 | ME-ICP41s | ICP-AES | 31 | ME-ICP41s | ICP-AES | 71 | ME-ICP41s | ICP-AES
Lab 18 | 4.1 | 4 acid | ICP-AES | 54 | 4 acid | ICP-AES | 19 | 4 acid | ICP-AES | 94 | 4 acid | ICP-AES | 68 | 4 acid | ICP-AES | 33 | 4 acid | ICP-AES | 75 | 4 acid | ICP-AES
Lab 19 | 4 | AR | AAS |  |  |  | 21 | AR | AAS | 95 | AR | AAS | 69 | AR | AAS | 37 | AR | AAS | 87 | AR | AAS
Lab 20 | 4.1 | AR/4 acid | ICP | 53 | AR/4 acid | ICP | 22 | 4 acid | ICP | 94 | 4 acid | ICP | 79 | 4 acid | ICP | 34 | AR/4 acid | ICP | 75 | AR/4 acid | ICP
Lab 21 | 4.2 | AR | AAS |  | AR | AAS | 15 | AR | AAS | 110 | AR | AAS | 71 | AR | AAS | 15 | AR | AAS | 81 | AR | AAS
Lab 22 | 4 | IC3E,MET1 | ICP | 48 | IC3E | ICP | 21 | IC3E | ICP | 92 | IC3E,MET1 | ICP | 70 | IC3E,MET1 | ICP | 38 | IC3E,MET1 | ICP | 88 | IC3E,MET1 | ICP
Lab 23 | 3 | IC3E/MET1 | ICP | 49 | IC3E | ICP | 20 | IC3E | ICP | 91 | IC3E/MET1 | ICP | 72 | IC3E/MET1 | ICP | 36 | IC3E/MET1 | ICP | 83 | IC3E | ICP
Lab 24 | 4 |  | AAS/ICP | 49 |  | AAS/ICP | 19 |  | AAS/ICP | 104 |  | AAS/ICP | 72 |  | AAS/ICP | 29 |  | AAS/ICP | 77 |  | AAS/ICP
Lab 25 | 3.7 |  | ICP |  |  |  | 15 |  | ICP | 100 |  | ICP | 47 |  | ICP | 27 |  | ICP | 60 |  | ICP
Lab 26 | 3.1 | AR | AAS |  |  |  | 49 | AR | AAS | 106 | AR | AAS | 80 | AR | AAS | 33 | AR | AAS | 76.7 | AR | AAS
Lab 27 | 4 | [5 empty] | 20 |  |  | 100 |  |  | 70 |  |  | 30 |  |  | 90
Lab 28 | 2.4 | NAA | NAA | 52 | NAA | NAA | 21 | NAA | NAA |  |  |  | 69 |  | NAA |  |  |  | 99 | NAA | NAA
Lab 29 | [6 empty] | 28 | MAD | AAS |  | MAD | AAS
Lab 30 | 4 | HNO3,Br2,HCl | AAS |  | HNO3,Br2,HCl | AAS | 30 | HNO3,Br2,HCl | AAS | 100 | HNO3,Br2,HCl | AAS | 70 | HNO3,Br2,HCl | AAS | 40 | HNO3,Br2,HCl | AAS | 90 | HNO3,Br2,HCl | AAS
Lab 31 | 4.5 | 4 acid | AAS | [6 empty] | 94 | 4 acid | AAS |  |  |  | 37 | 4 acid | AAS | 79 | 4 acid | AAS
Lab 32 | 5 | 3 acid | AAS | 57 | 3 acid | AAS | 20 | 3 acid | AAS | 105 | 3 acid | AAS | 56 |  | AAS | 42 | 3 acid | AAS | 75 | 3 acid | AAS
Lab 33 |  |  |  | 35 |  |  | 13 | [5 empty] | 68
Lab 34 |  |  |  | 52 |  | ICP | 15 |  | ICP | 89 |  | ICP | 64 |  | ICP | 37 |  | ICP | 61 |  | ICP
Lab 35 | 3.1 | AR | ICP/AAS | 50 | AR | ICP/AAS | 20 | AR | ICP/AAS | 90 | AR | ICP/AAS | 70 | AR | ICP/AAS | 30 | AR | ICP/AAS | 20 | AR | ICP/AAS
Lab 36 | 4 | AR | AAS / ICP-OES | 135 | AR | AAS / ICP-OES | 23 | AR | AAS / ICP-OES | 85 | AR | AAS / ICP-OES | 69 | AR | AAS / ICP-OES | 28 | AR | AAS / ICP-OES | 67 | AR | AAS / ICP-OES
Lab 37 | 5.5 | A/MS | AX/OES/AAS | 50 | A/MS | AX/OES/AAS | 21 | A/MS | AX/OES/AAS | 90 | A/AAS | AX/OES/AAS | 62 | A/AAS | AX/OES/AAS | 42 | A/AAS | AX/OES/AAS | 68 | A/AAS | AX/OES/AAS
Lab 38 | 4.1 | AR | ICP-AES | 52 | AR | ICP-AES | 19 | AR | ICP-AES | 91 | AR | ICP-AES | 72 | AR | ICP-AES | 35 | AR | ICP-AES | 73 | AR | ICP-AES
Lab 39 | 1 | AR | AAS |  |  |  | 12 | AR | AAS | 79 | AR | AAS | 66 | AR | AAS | 32 | AR | AAS | 75 | AR | AAS
Lab 40 | 3.9 | GAR | AAS | 65 | GAR | AAS | 19 | GAR | AAS | 90 | GAR | AAS | 71 | GAR | AAS | 31 | GAR | AAS | 76 | GAR | AAS
Lab 41 | 4 | 4 acid | AAS | 47 | 4 acid | AAS | 32 |  | AAS | 91 | 4 acid | AAS | 75 | 4 acid | AAS | 40 | 4 acid | AAS | 78 | 4 acid | AAS
Lab 42 | 4 | Perc/HCl | AAS/XRF | 45 | Pressed Powder | AAS/XRF | 21 | Perc/HCl | AAS/XRF | 97 | Perc/HCl | AAS/XRF | 75 | Perc/HCl | AAS/XRF | 36 | Perc/HCl | AAS/XRF | 79 | Perc/HCl | AAS/XRF
Lab 43 | 3.5 | AAS1 | AAS | [6 empty] | 107 | AAS1 | AAS | [6 empty] | 87 | AAS1 | AAS
Lab 44 | 4 | 4 acid | ICPOES | 59 | 4 acid | ICPOES | 24 | 4 acid | ICPOES | 95 | 4 acid | ICPOES | 76 | 4 acid | ICPOES | 36 | 4 acid | ICPOES | 85 | 4 acid | ICPOES
Lab 45 | 4.4 | HCl,HNO3,HClO4 | AAS | 50 | VAPOUR | AAS | 22 | HCl,HNO3,HClO4 | AAS | 99 | HCl,HNO3,HClO4 | AAS | 76 | HCl,HNO3,HClO4 | AAS | 35 | HCl,HNO3,HClO4 | AAS | 80 | HCl,HNO3,HClO4 | AAS
Lab 46 | 2.8 | [8 empty] | 86 | [5 empty] | 32 |  |  | 78.8
Lab 47 | 3.8 |  | AAS/ICP | 42 |  | AAS/ICP | 17 |  | AAS/ICP |  |  | AAS/ICP | 63 |  | AAS/ICP |  |  | AAS/ICP |  |  | AAS/ICP
Lab 48 | 4.5 | AR | AAS
Lab 49 | 4.7 | 4 ACID | ICP | 52 | AR | ICP | 29 | 4 ACID | ICP | 82 | 4 ACID | ICP | 84 | 4 ACID | ICP |  |  |  | 90 | 4 ACID | ICP
Lab 50 | 3.9 | [8 empty] | 93 | [5 empty] | 37 |  |  | 74.7
Lab 51 | [9 empty] | 80 | AR | AAS
Lab 52 | 4.2 | AR | ICP-OES | 48 | AR | ICP-OES | 19 | AR | ICP-OES | 93 | AR | ICP-OES | 69 | AR | ICP-OES | 34 | AR | ICP-OES | 77 | AR | ICP-OES
Lab 53 | 10 | ICP | ICP | 76 | ICP | ICP | 55 | ICP | ICP | 3 | ICP | ICP | 30 | ICP | ICP | 3 | ICP | ICP | 13 | ICP | ICP
Lab 54 | [9 empty] | 90 | 4acid | AAS |  |  |  | 21 | 4acid | AAS | 86 | 4acid | AAS
Lab 55 | 2.2 | AR | ICP-OES | 50 | AR | ICP-OES | 19 | AR | ICP-OES | 93 | AR | ICP-OES | 80 | AR | ICP-OES | 34 | AR | ICP-OES | 74 | AR | ICP-OES
Lab 56 | 3.9 | Acid Digest | AAS |  |  |  | 26 | Acid Digest | AAS | 84 | Acid Digest | AAS | 89 | Acid Digest | AAS | 60 | Acid Digest | AAS | 91 | Acid Digest | AAS
Lab 57 | [9 empty] | 98 |  | AAS
Lab 58 |  | 4 acid | ICP | 55 | 4 acid | ICP | 20 | 4 acid | ICP | 95 | 4 acid | ICP | 89 | 4 acid | ICP | 51 | 4 acid | ICP | 80 | 4 acid | ICP
Lab 59 | 4 | Acid digest | AAS/ICP | 200 | Acid digest | AAS/ICP | 20 | Acid digest | AAS/ICP | 94 | Acid digest | AAS/ICP | 71 | Acid digest | AAS/ICP | 33 | Acid digest | AAS/ICP | 71 | Acid digest | AAS/ICP
Lab 60 | 3.9 | AR/3acid | AAS | 47 | AR/3acid | AAS | 20 | AR/3acid | AAS | 97 | AR/3acid | AAS | 70 | AR/3acid | AAS | 40 | AR/3acid | AAS | 82 | AR/3acid | AAS
Lab 61 | 4.1 |  | AAS | 56 |  | AAS | 18 |  | AAS | 86 |  | AAS | 70 |  | AAS | 36 |  | AAS | 83 |  | AAS
Lab 62 | 4.2 |  | AAS | 86 |  | AAS | 18 |  | AAS | 92 |  | AAS | 63 |  | AAS | 39 |  | AAS | 89 |  | AAS
Lab 63 | 4 | AR | AAS | 43 | AR | AAS |  |  |  | 87 | AR | AAS |  |  |  | 29 | AR | AAS | 90 | AR | AAS
Lab 64 |  | 4 acid | AAS |  |  |  | 20 | 4 acid | AAS | 92 | 4 acid | AAS | 70 | 4 acid | AAS | 29 | 4 acid | AAS | 76 | 4 acid | AAS
Lab 65 |  |  |  | 45 |  | ICP | 18 |  | ICP | 145 |  | ICP | 82 |  | ICP | 31 |  | ICP | 65 |  | ICP
Lab 66 | 4.2 | ICA5 | ICP/AAS | 48 | ICA5 | ICP/AAS | 21 | ICA5 | ICP/AAS | 91 | ICA5 | ICP/AAS | 68 | ICA5 | ICP/AAS | 37 | ICA5 | ICP/AAS | 79 | ICA5 | ICP/AAS
Lab 67 | 4 | AAS4Q | ICP | 38 | AAS4Q | ICP | 19 | AAS4Q | ICP | 88 | AAS4Q | ICP | 60 | AAS4Q | ICP | 28 | AAS4Q | ICP | 77 | AAS4Q | ICP
Lab 68 | 4 | AAS43B | AAS/ICP | 55 | ICP4Q | AAS/ICP | 15 | AAS4Q | AAS/ICP | 102 | AAS4Q | AAS/ICP | 72 | AAS4Q | AAS/ICP | 36 | AAS4Q | AAS/ICP | 83 | AAS4Q | AAS/ICP
Lab 69 |  |  |  | 50 | Mixed Acid | ICP-OES | 20 | Mixed Acid | ICP-OES | 70 | Mixed Acid | ICP-OES | 69 | Mixed Acid | ICP-OES | 37 | Mixed Acid | ICP-OES | 80 | Mixed Acid | ICP-OES
Lab 70 | 3.8 | 3 acid | AAS | [6 empty] | 98 | 3 acid | AAS |  |  |  | 31 | 3 acid | AAS | 84 | 3 acid | AAS
Lab 71 | 4.5 | 4 acid | ICP MS/OES | 55 | 4 acid | ICP MS/OES | 20 | 4 acid | ICP MS/OES | 94 | 4 acid | ICP MS/OES | 74 | 4 acid | ICP MS/OES | 40 | 4 acid | ICP MS/OES | 77 | 4 acid | ICP MS/OES
Lab 72 | 4.6 |  | AAS | [6 empty] | 98 |  | AAS |  |  |  | 44 |  | AAS | 78 |  | AAS
Lab 73 | 4 |  | XRF | 58 |  | XRF | 19 |  | XRF | 150 |  | XRF | 114 |  | XRF | 34 |  | XRF | 82 |  | XRF